## 原纸
生地規格証明書
日付（制表日期） 2025年5月16日
下記生地品番において、株式会社コンロンへ納品される当社の生地規格を証明します。
社名（公司名） | 常州市恒纶纺织有限公司
担当者（负责人） | 栾小燕 印
品 番/見本品番（面料代号） | MK164N-31
組織名（面料名称） | ツイル
分類(针织/梭织) | カットソー
混 率（成分） | Ｎ３５％ Ｃ２６％ Ｔ１７％ PU22%
部長決め混率表示
糸番手規格（ﾃﾞﾆｰﾙ）（纱织规格） | 32SC/T 60/40+70D冷感N+105D
打込本数規格（密度） | 30''28G
有效巾(有効门幅) | 140CM，全幅145cm
目付け （重 量） | 310g/m2
染料/染色方法 | 反応染
特定芳香族アミン（ＵＮＹ RSL/指定24種・別紙）を使用していません。または、20ｍｇ/ｋｇ以下の検出です。
生機工場名（坯布工厂名） | 常州市恒纶纺织有限公司
染色工場名（染色工厂名） | 常州市恒纶纺织有限公司
サンプル単価 （样品单价） | ＠￥ /ｍ | 本生産単価（大货单价） |  | RMB 20.6元/M +カマ代
支払条件（付款条件）
キバタミニマム胚布起订量/ 染めミニマム染色起订量 | 1000m ロット未満 Up charge 500元 | Leadtime |  | 最短
縮率